## Tabel comparativ
SUBSTRATURI PARKETT FREUND TABEL COMPARATIV
| Substraturi cu calități acustice deosebite |  |  |  | Substraturi cu calități speciale |  | Substraturi profesionale |  |  | Substraturi din materii prime naturale |  |  | Substraturi ieftine
Performanțe (inclusiv condiții EPLF) și alte date | Acoustic Allrounder+ | Acoustic Layer | Acoustic Layer+ | Acoustic Light+ | ProVent | Special Vinyl Grip | Profi Board Strong | Profi Complete+ | Profi Option | Natural Kork | Natural Wood Medium | Natural Wood Strong | Basic Poly | Basic Silver+
Capacitatea de absorbție a zgomotului produs de mersul pe pardoseală, RWS | 24% | 30% | 30% | 28% | 4.6% | 6% | 23% | 21% | 20% | 6% | netestată | netestată | netestată | netestată
Reducerea zgomotului de impact condiție ISL ≥ 14 (18) dB | ≥ 18 dB | ≥ 19 dB | ≥ 19 dB | ≥ 20 dB | ≥ 20 dB | ≥ 13 dB | ≥ 20 dB | ≥ 21 dB | ≥ 19 dB | ≥ 17 dB | ≥ 19 dB | ≥ 19 dB | ≥ 17 dB | ≥ 19 dB
Rezistența termică a substratului, R | ≥ 0,01 m² K/W | ≥ 0,01 m² K/W | ≥ 0,01 m² K/W | ≥ 0,041 m² | ≥ 0,07 m² | ≥ 0,01 m² K/W | ≥ 0,14 m² K/W | ≥ 0,06 m² K/W | ≥ 0,038 m² K/W | ≥ 0,042 m² K/W | ≥ 0,057 m² K/W | ≥ 0,071 m² K/W | ≥ 0,048 m² K/W | ≥ 0,059 m² K/W
compatibilitatea pentru utilizarea pe șape cu sistem de încălzire, condiție Rλ,B ≤ 0,15 m2 K/W | DA | DA | DA | DA | DA | DA | NU | DA | DA | DA | DA | DA | DA | DA
compatibilitatea pentru utilizarea pe șape cu sistem de răcire, condiție Rλ,B ≤ 0,10 m2 K/W | DA | DA | DA | NU | NU | DA | NU | NU | NU | NU | NU | NU | NU | NU
asigură izolare termică, condiție R ≥ 0,075 m2 K/W în cazul șapelor fără încălzire/răcire | NU | NU | NU | NU | DA | NU | DA | NU | NU | NU | NU | DA | NU | NU
Rezistența la difuzia vaporilor, condiție sd ≥ 75 m | ≥ 75 m | netestată | ≥ 75 m | ≥ 100 m | ≥ 100 m | netestată | ≥ 2,5 m | ≥ 100 m | ≥ 25 m | netestată | ≥ 0,02 m | ≥ 0,03 m | netestată | ≥ 100 m
Rezistența la încărcare statică condiție CS ≥ 10 (60) kPa | ≥ 220 kPa | ≥ 100 kPa | ≥ 100 kPa | ≥ 65 kPa | netestată | ≥ 440 kPa | ≥ 100 kPa | ≥ 300 kPa | ≥ 60 kPa | ≥ 90 kPa | ≥ 150 kPa | ≥ 150 kPa | netestată | netestată
Rezistența la încărcare statică de lungă durată (10 ani) condiție CC ≥ 2 (20) kPa | ≥ 48 kPa | ≥ 28 kPa | ≥ 28 kPa | netestată | ≥ 8 kPa | ≥ 76 kPa | ≥ 20-50 kPa | ≥ 50 kPa | ≥ 10 kPa | ≥ 30 kPa | ≥ 50 kPa | ≥ 50 kPa | netestată | netestată
Încărcarea dinamică condiție DL25 ≥ 10.000 (100.000) clicluri | ≥ 100.000 cicl. | ≥ 100.000 cicl. | ≥ 100.000 cicl. | netestată | netestată | ≥ 100.000 cicl. | ≥ 300.000 cicl. | ≥ 300.000 cicl. | ≥ 50.000 cicl. | ≥ 100.000 cicl. | ≥ 150.000 cicl. | ≥ 150.000 cicl. | netestată | netestată
Rezistența la impact, condiție RLB ≥ 50 (120) cm | ≥ 60 cm | ≥ 80 cm | ≥ 80 cm | netestată | netestată | ≥ 60 cm | ≥ 110 cm | ≥ 180 cm | netestată | ≥ 50 cm | ≥ 80 cm | ≥ 80 cm | netestată | netestată
Capacitatea punctuală de preluare diferențe de nivel condiție PC ≥ 0,5 mm | ≥ 1,02 mm | ≥ 1,70 mm | ≥ 1,70 mm | netestată | netestată | ≥ 0,62 mm | ≥ 3,00 mm | ≥ 1,50 mm | ≥ 1,30 mm | netestată | netestată | netestată | netestată | netestată
Reacția la foc, clasă | Bfl-s1 | Efl | Bfl-s1 |  |  | Efl | E/Efl | E/Efl | Efl |  | E | E
Densitate, kg/m3 | 800 | 900 | 900 | 115 |  | 1100 | 33 | 50 | 110 | 200 | 250 | 250 | 19 | 25
Material | poliuretan cu barieră vapori | poliuretan | poliuretan cu barieră vapori | polimer | polietilenă expandată de rezistență medie |  | polistiren extrudat | polistiren extrudat | polietilenă expandată | plută | fibră lemn | fibră lemn | polietilenă expandată | polietilenă expandată cu barieră vapori Al
Compatibilitatea cu montajul LVT-ului | DA | NU | NU | NU | NU | DEDICAT | NU | NU | NU | NU | NU | NU | NU | NU
Grosime, mm | 1.9 | 2.8 | 2.8 | 2 | 3 | 1.4 | 5 | 2.2 | 2 | 2 | 4 | 5 | 2 | 2
Lățime, mm | 1 | 1 | 1 | 0.99 | 1 | 1 | 0.625 | 1 | 1 | 1 | 0.59 | 0.59 | 1 | 1
Lungime, mm | 8.5 | 5.5 | 5.5 | 15.2 | 15 | 10 | 0.8 | 15 | 15 | 15 | 0.79 | 0.79 | 25 | 12.5
Metri pătrați per sul/placă | 8.5 | 5.5 | 5.5 | 15.048 | 15 | 10 | 0.5 | 15 | 15 | 15 | 0.4661 | 0.4661 | 25 | 12.5